## 分包1
奉节县人民医院医用非血管介入材料遴选要求
项目编号：FYSB2025HC-013（第二次） 分包一
序号 | 采购内容 | 规格型号 | 治疗项目/手术名称 | 性能要求 | 备注
1 | 根管润滑凝胶 | 3-10g | 根管治疗 | 牙科用根管润滑凝胶有成分、理化、生物学等性能要求。 成分应安全有效，含利于根管预备的润滑成分及抗菌抗炎成分，且无毒无刺激。 理化上要有良好流动性、润滑性、附着性和适宜凝固时间，凝固后有一定强度。 生物学上要无细胞毒性、无致敏性、无遗传毒性，符合生物相容性要求。 要有良好的 X 射线阻射性，便于在 X 线片上观察其在根管内的填充情况。 储存期内性能稳定，不变质、不沉淀，能保持原有性能。
2 | 玻璃离子水门汀 | 粉20g/瓶 液15ml/瓶 | 充填用.用于垫底、洞衬、乳牙和恒牙窝洞（III类洞、V类洞、契状缺损）修复和充填。 | 封药用，净固化时间1.5-6分，抗压强度大于100MPa
3 | 玻璃离子粘固剂 |  | 粘接冠，补牙用 | 净固化时间2~6min，抗压强度≥100mpa适用于齿科临床做垫底、洞衬和充填修复的作用
4 | 车针 | 各个型号 | 抛光，备牙，开髓，拔牙都可用 | 车针应应不易变形，具有较高的稳定性和抗断裂能力，无尖端崩折或脱砂，旋转中同心度好。
5 | 齿科酸蚀剂 | 5ml | 补牙用，窝沟封闭前用 | 1.对齿釉质的酸蚀性：牙科酸蚀剂应具有适当的酸蚀性，能够与齿釉质发生化学反应，以便去除牙釉质表面的无机物质。 2.冲洗性：牙科酸蚀剂应具有良好的冲洗性，确保酸蚀剂在腐蚀的牙面上清洗干净，避免产生残留物。 3. pH值：牙科酸蚀剂的pH值应在一定范围内，通常为1.2 - 2.5。 这个范围内的酸性是适宜的，能够有效去除齿釉质表面的无机物质。
6 | 齿科用根管充填材料 | 各型号 | 根管治疗用 | 随取随用、操作性能好，不使牙齿变色
7 | 齿科藻酸盐印模材料 | 普通凝固型 | 正畸术前检查取模型用。备牙完毕后，做假牙，取模用，打样膏。用于口腔制取牙齿和口腔软组织用。 | 齿科盐酸盐印模材料性能要求有流动性、凝固时间等方面要求。 流动性要好，能在口腔复杂环境中准确复制牙齿及周围组织的形态细节。 凝固时间应适中，一般在3-8分钟，方便医生操作。 尺寸稳定性高，凝固后体积变化小，保证模型精准度。 要有良好的弹性，从口腔取出时不变形，完整清晰地复制牙齿形态。 与模型材料兼容性好，不会影响模型材料的凝固和性能。 对口腔组织无刺激、无毒，使用安全。 要有适当的硬度，能抵抗脱模时的外力而不损坏。
8 | 氟化钠护齿剂 | 10ml | 护齿用用于复发龋齿的预防、龋齿发展的预防,畸牙矫正器周围脱钙化的预防,窝沟(咬合面)龋齿的预防。 | 氟化钠护齿剂应具备防龋、安全性、稳定性等性能。 防龋效果：能有效增强牙齿抗酸性，抑制细菌生长，降低龋齿发生率。临床研究中，使用一段时间后，患龋率应有明显下降。 安全性：对口腔组织无刺激性，不引起过敏反应，成分应符合相关安全标准，不会对人体产生危害。 稳定性：在规定的储存条件下，物理和化学性质稳定，有效成分含量保持在规定范围内，不会出现分层、沉淀等现象。 附着性：能较好地附着在牙齿表面，保持一定时间，使氟化物充分发挥作用。 口感和气味：口感舒适，气味宜人，易于患者接受，不影响患者使用体验。
9 | 根管锉 | K锉 各号H锉 各号c锉各号 | 根管治疗用 | 抗扭转性能和偏转角抗弯性能柄和杆的可靠性都要好
10 | 骨填充材料 | 0.5g/0.25g | 种植用，根尖手术用。种植用口腔骨填充材料产品技术要求需符合相关国家标准、行业标准和有关法律、法规的相应要求 | 牙科用骨填充材料需具备生物相容性、骨传导性、可降解性等性能。 生物相容性良好，不引发免疫反应和炎症，与周围组织和平共处。 要有骨传导性，能为新骨生长提供支架，引导骨组织生长。 具有合适的可降解性，降解速度与新骨生成速度相匹配。 有一定的机械性能，能在填充部位提供支撑，承受咀嚼力。 材料需具备良好的可塑性，方便医生根据填充部位形状进行塑形。 应易于消毒灭菌，防止材料携带病菌导致感染。
11 | 光固化垫底材料 | 1.2ml | 补牙垫底用嵌体、修复冠，固定桥的粘结，窝洞的垫底、洞衬。 | （1）具有粘结、垫底、充填功能； （2）有较高粘结强度和低解性，特别适用于金属与牙本质、牙釉质的粘结。它聚合热低，无刺激性； （3）适用于作窝洞基底和恒牙龋齿的暂封，儿童龋齿的治疗。
12 | 光固化复合树脂 | 各型号 | 光固化复合树脂(Z350XT)补牙用 | 光固化复合树脂色泽美观，强度高，临床操作方便，粘接固位效果好。
13 | 光固化正畸粘接用水门汀 | 单粉 15G单液 | 龋洞修复填充治疗中常用的材料之一 | 水门汀固化之后具有较好的强度、半透明性、氟释放能力以及对牙体硬组织良好的粘结能力
14 | 硅橡胶印模材料 | 重体+轻体 | 用于制取口腔及颌面部组织阴模所使用的材料 | 印模清晰、完整、准确性高，而且体积变化小、易脱模及抗撕裂强度大等，可塑性，印模清晰，
15 | 机用根管锉 | 各型号 |  | 牙科机用根管锉性能涉及尺寸精度、切削能力、表面质量等多方面要求。 尺寸精度方面，其直径、锥度等需符合规定公差范围，以保证与根管适配。 切削能力要好，能高效去除根管内感染物质和牙本质，且锉刃设计要合理。 表面质量应光滑，无裂纹、毛刺等缺陷，降低对根管壁的损伤。 机械性能上要有足够的强度和韧性，避免在使用中折断。 耐腐蚀性强，能抵抗口腔内环境的腐蚀，保证使用寿命。
16 | 加聚硅橡胶印模材料 | 各型号 | 常用牙科印模材料，精度高、尺寸稳定、操作方便。 | 加聚硅橡胶印模材料具有良好的流动性、弹性和可塑性，能精确复制牙齿及周围组织的细微结构，印模清晰精准。 该材料凝固后尺寸稳定性好，在一定时间内收缩率小，可保证模型制作的准确性。 其操作相对简便，有不同的包装形式和凝固时间可供选择，能满足不同临床需求。
17 | 金属正畸托槽 | 各型号 | 正畸用 | 牙科金属正畸托槽性能要求包括机械、化学、生物学等方面。 机械性能上，要有足够的强度和硬度，能承受正畸力不发生变形或折断。还需具备良好的耐磨性，保证长期使用不被过度磨损。同时，结扎翼要有合适的弹性和韧性，方便结扎弓丝且不易损坏。 化学性能上，要具有良好的耐腐蚀性，在口腔复杂的酸碱环境中不被腐蚀，不释放有害物质。金属离子的析出应控制在安全范围内，避免影响口腔健康。 生物学性能上，必须无毒，不会引起人体的过敏反应和其他不良反应。与口腔组织有良好的生物相容性，不对口腔黏膜、牙龈等组织产生刺激。 其他方面，托槽的尺寸和形状应符合口腔正畸学的要求，与牙齿表面贴合良好。表面应光滑，减少对口腔黏膜的摩擦和损伤。而且要有合适的摩擦力，以保证弓丝在托槽内顺利滑动，实现牙齿的移动。
18 | 口角拉钩 | 各型号 | 牙科用口角拉钩用于牵开口角，为口腔检查和治疗提供视野。口角拉钩能牵开患者口角，扩大口腔操作空间，便于医生清楚观察口腔内部结构。 在进行牙齿治疗、修复、正畸等操作时，口角拉钩可避免口角干扰，让医生操作更精准。 可长时间保持口角牵开状态，减轻患者自主张口负担，使患者在治疗过程中更舒适。 | 牙科用口角拉钩在尺寸、材料、表面、弹性等方面有性能要求。 尺寸应符合相应标准，满足不同口腔手术和检查的操作空间需求。 材料要无毒、无刺激性，与人体组织有良好的生物相容性，通常采用医用不锈钢等。 表面应光滑，无裂纹、毛刺、砂眼等缺陷，防止损伤口腔组织。 有合适的弹性和韧性，能有效拉开口角且不易变形或折断。 拉钩的设计要符合人体工程学，便于医生操作，减轻患者不适感。
19 | 口镜 | 各型号 | 牙科检查和治疗时的常用工具。 检查牙齿：医生借助口镜反射光，看清牙齿各个部位，包括难以直视的区域，如牙齿背面、舌侧等。 牵拉组织：口镜可拉开嘴唇、脸颊或舌头，暴露治疗部位，便于操作。 观察和沟通：医生利用口镜将牙齿状况反射给患者看，便于沟通病情。 | 口镜应具备清晰成像、良好抗雾性、合适尺寸和手柄设计、材质安全耐用等性能。 光学性能上，镜面应平滑光洁，成像清晰、无畸变，能真实反映口腔内情况。 抗雾性能要好，避免口腔热气使镜面雾化，影响观察，可通过镀膜等方式实现。 尺寸和形状需符合人体工程学，工作端大小适中，柄部便于握持、操作灵活。 材质要安全无毒镜面与柄的连接要牢固，不易松动、脱落，确保使用安全。
20 | 口腔正畸用反光镜 | 各型号 | 口腔正畸反光镜用于辅助检查和操作，帮助医生观察口腔内各部位情况。 检查时，医生借助反光镜看清牙齿、牙龈、口腔黏膜等情况，确定正畸方案。 正畸过程中，反光镜辅助医生精准操作，如粘贴托槽、调整弓丝等。 | 牙科口腔正畸反光镜有光学、材料、结构等性能要求。 光学性能：镜面反射率高，能清晰成像，视野无畸变、无明显像差。 材料性能：镜面材料化学性质稳定，耐腐蚀、抗氧化；手柄材料无毒无害，有良好的生物相容性。 结构性能：镜面与手柄连接牢固；手柄设计符合人体工程学，握持舒适、操作灵活。 尺寸规格：尺寸合适，能在口腔内灵活移动，不影响操作且便于观察不同部位。 表面质量：镜面平整光滑，无划痕、气泡等瑕疵；手柄表面光滑，无毛刺。
21 | 流动树脂 | 各型号 | 牙科流动树脂可用于补牙、修复牙齿外观、封闭窝沟等治疗项目。 补牙：用于填充牙齿龋洞，恢复牙齿形态和功能。因其流动性好，能更好地贴合窝洞。 修复牙齿外观：可改善牙齿表面的小缺陷，如轻微的牙齿磨损、裂纹等，使牙齿外观更美观。 封闭窝沟：在儿童新萌出的磨牙上使用，流动树脂能流入窝沟深处，预防窝沟龋的发生。 粘结正畸附件：在正畸治疗中 | 牙科流动树脂需具备良好流动性、固化性能、生物相容性和物理性能。 流动性：要有适宜的流动性，能在较小压力下轻易流入牙体的窝洞、缝隙等细微部位，以确保填充完整。 固化性能：固化收缩率要低，避免固化过程中因体积变化过大导致边缘微渗漏；固化时间需合理，便于医生操作。 生物相容性：对口腔组织无毒、无刺激，不会引发过敏等不良反应，保障口腔健康。 物理性能：要有一定的强度和耐磨性，能承受咀嚼压力，长期保持填充效果；还需有良好的色泽稳定性，与天然牙齿颜色相近且不易变色。
22 | 镍钛合金牙弓丝 | 各型号 | 镍钛合金牙弓丝用于正畸治疗，能排齐牙齿、调整咬合。 镍钛合金牙弓丝具有超弹性和形状记忆特性，可缓慢持续释放力量，利于牙齿移动。 治疗过程中先取牙齿模型，确定正畸方案，再安装矫治器并固定牙弓丝。 相比传统不锈钢丝，它能缩短疗程，减轻患者痛苦，复诊次数也会减少。 | 牙科用镍钛合金牙弓丝在机械、化学、生物等方面有性能要求。 机械性能方面，要有适宜的弹性，能为牙齿移动提供持久轻柔的力；足够的强度，保证弓丝在口腔环境中不易变形或折断；良好的疲劳性能，可承受反复的弯曲和加载而不发生断裂。 化学性能上，需具备良好的耐腐蚀性，在口腔复杂的酸碱环境中，不会被腐蚀而释放有害物质。 生物性能要求无毒、无刺激性，不会引起口腔组织的过敏反应或其他不良反应，有良好的生物相容性。
23 | 抛光杯 | 小号.中号.大号。 | 抛光杯是牙科治疗中常用的工具，用于牙齿表面的抛光，有多种规格型号， | 牙科抛光杯性能要求包括磨料粒度、硬度、弹性、耐磨性、清洁和抛光效果等。 磨料粒度需均匀，避免损伤牙齿，合适粒度保证有效抛光。 要有合适硬度，太硬伤牙，太软达不到抛光效果。 具备良好弹性，能贴合牙齿表面，保证抛光全面。 耐磨性要好，可多次使用
24 | 氢氧化钙糊剂 | 各型号 | 牙科用氢氧化钙糊剂可用于盖髓术、根管充填、根尖诱导成形术等治疗项目。 盖髓术：包括直接盖髓和间接盖髓。直接盖髓是将氢氧化钙糊剂直接覆盖在露髓处，促进牙髓愈合和修复；间接盖髓是用于接近牙髓的深龋，保护牙髓。 根管充填：氢氧化钙糊剂有抗菌、消炎作用，可作为根管充填材料，能有效消除根管内炎症，促进根尖周病变愈合。 根尖诱导成形术：对于年轻恒牙牙根未发育完全且发生牙髓严重病变或根尖周病变的情况，氢氧化钙糊剂可诱导牙根继续发育和根尖闭合。 | 牙科用氢氧化钙糊剂在成分、性能、安全性等方面有相应要求。 成分纯度高，重金属等杂质少，有效成分含量符合规定。 具有良好的流动性和可塑性，便于填充到根管等部位。 能在口腔环境中固化，固化时间要适宜，不能过快或过慢。 有一定的抗压强度，能承受咀嚼等压力而不碎裂。 对牙髓和根尖周组织刺激性小，有良好的生物相容性。 有抗菌性能，可抑制根管内细菌生长。 有一定的密封性能，防止细菌再次侵入根管。 在口腔环境中化学性质稳定，不分解、不溶解。
25 | 乳牙预成冠 | 各型号 | 乳牙预成冠是乳牙大面积龋坏等情况的治疗方法，常用不锈钢和树脂材质。 乳牙预成冠是一种预先成型的、与牙齿非常贴合的牙冠，用于修复乳牙。当乳牙发生大面积龋坏、牙体组织缺损多，难以用充填材料修复时适用。 常见的有不锈钢预成冠和树脂预成冠。不锈钢预成冠价格便宜、耐磨性好、操作简单，缺点是影响美观；树脂预成冠美观性好，但强度和耐磨性相对差。 治疗过程先对患牙进行牙体预备，磨除一定量的牙体组织，然后选择合适的预成冠，进行修剪、试戴、调整，最后用粘结剂粘固在牙齿上。 治疗后能恢复牙齿的外形、咀嚼功能，防止龋病进一步发展，维持牙弓长度，对恒牙萌出也有积极意义。 | 牙科用乳牙预成冠应具备良好生物相容性、合适尺寸及良好耐腐蚀性等。 生物相容性良好，对口腔组织无毒、无刺激，不引发过敏等不良反应。 要有合适的尺寸和形态，与乳牙匹配，能恢复牙齿外形和功能。 具备一定强度和韧性，不易变形、折断，能承受咀嚼压力。 边缘应密合，防止食物残渣和细菌进入，减少继发龋的发生。 耐腐蚀性好，在口腔环境中不易被腐蚀，保证长期使用。 色泽应自然，与邻牙协调，不影响美观。 操作简便，便于医生快速准确地安装。
26 | 舌侧扣 | 各型号 | 舌侧扣是正畸辅助装置，用于挂橡皮筋等辅助牙齿移动。舌侧扣常被粘结于牙齿舌面，与正畸矫治器配合使用，能精准施加矫治力。 它主要用于关闭牙间隙、调整牙齿中线、改善磨牙关系、调整牙齿转矩等。 相比传统正畸装置，舌侧扣更隐蔽，美观性好，不过清洁难度大。 佩戴后可能有轻度不适，如口腔异物感、轻度疼痛，一般几天后可缓解。 | 牙科用舌侧扣在尺寸精度、耐腐蚀性、机械性能、生物相容性等方面有要求。 尺寸精度方面，舌侧扣尺寸需精准，与牙齿及正畸装置匹配良好，保障安装准确性与稳定性。 耐腐蚀性上，要能抵抗口腔唾液、食物残渣等化学物质腐蚀，防止生锈和损坏。 机械性能上，需具备足够强度和硬度，承受正畸过程中的咬合力和矫治力。 生物相容性方面，材料对口腔组织应无刺激、无毒、无过敏反应，确保佩戴安全。 表面光洁度要好，避免损伤口腔黏膜和舌头，减少不适感。 固位力要合适，既能稳固固定矫治装置，又能在需要时方便医生拆卸和调整。
27 | 通用粘接系统 | 各型号 | 通用粘接系统用于牙齿修复、充填等治疗，适配多种材料。 牙体修复：用于龋洞充填，把树脂材料粘到牙齿上，恢复外形和功能。 牙体脱敏：封闭牙本质小管，缓解牙齿敏感症状。 正畸治疗：固定正畸托槽，使托槽牢固粘在牙齿表面。 修复体粘固：将全瓷冠、烤瓷冠等固定在基牙上。 | 牙科通用粘接系统需有良好粘结性、生物相容性、稳定性和操作便利性。 良好粘结性：对牙釉质、牙本质等不同牙齿组织都有强粘结力，能长久保持。 生物相容性：不刺激牙髓和口腔软组织，不引发过敏等不良反应。 稳定性：耐受口腔环境变化，如温度、湿度、酸碱度等，不降解、不变质。 操作便利性：操作步骤简单，混合和应用时间适中，方便医生使用。 边缘密封性：能封闭牙齿与修复体间的边缘，防止细菌侵入，避免继发龋。 颜色稳定性：颜色与牙齿相近且不易变色，保证美观效果。
28 | 脱敏剂 | 5ml 10ml | 牙科脱敏剂治疗用于牙本质敏感，通过封闭牙本质小管缓解症状。 适应症：适用于牙本质暴露引起的敏感，如楔状缺损、磨损、酸蚀症等导致的牙齿敏感。 | 牙科脱敏剂应具备有效脱敏、生物相容性好、稳定持久等性能。 脱敏效果要好，能快速且持久地降低牙齿敏感性，缓解疼痛。 具有良好生物相容性，对牙髓、牙龈等口腔组织无刺激、无毒，不引发过敏反应。 理化性质稳定，能在口腔环境中保持性能，不受唾液、食物等影响。 操作便捷，医生容易使用，用户也更易接受。 有一定的粘附性，能牢固附着在牙齿表面，发挥作用。 要有一定的抗菌性能，可减少牙齿敏感部位感染风险。
29 | 窝沟封闭剂 | 5ml 10ml 15ml光固化型 | 窝沟封闭剂用于预防窝沟龋，是无痛无创的防龋手段。 原理：窝沟封闭剂是一种高分子材料，将其涂在牙面窝沟处，固化后形成保护性屏障，阻止细菌及其代谢产物侵蚀牙齿。 | 牙科用窝沟封闭剂需有良好的封闭性、粘结性、生物相容性和稳定性。 封闭性要好，能深入窝沟，固化后与窝沟壁贴合无间隙，有效隔绝细菌和食物残渣。 粘结性强，可牢固附着在牙齿表面，不易脱落，维持较长封闭时间。 生物相容性佳，对口腔组织无毒、无刺激，不会引发过敏等不良反应。 稳定性高，在口腔环境中能耐受咀嚼压力、温度变化和化学物质侵蚀。 固化时间合适，操作时间充裕以便医生操作，又能快速固化。 色泽美观，与牙齿颜色接近，不影响美观。
30 | 吸潮纸尖 | 各型号 | 吸潮纸尖不是治疗项目，而是根管治疗辅助用品。 吸潮纸尖在根管治疗中使用，其主要作用是吸干根管内多余水分和渗出物，为后续根管充填创造良好环境。 使用时将其插入根管，依靠纸尖的毛细管作用吸收根管内液体，能提高根管充填材料的封闭性和黏附力。 根管消毒时，吸潮纸尖还可蘸取药物导入根管，增强消毒效果。 | 牙科吸潮纸尖有尺寸、外观、吸水性、硬度、化学性能等性能要求。 尺寸上，其直径和长度要符合相关标准规定，以适配不同的根管。 外观应色泽均匀，无明显污渍、破损、变形和异味。 吸水性要好，能在短时间内吸收根管内的水分。 要有适当的硬度和韧性，既便于插入根管，又不易折断。 化学性能要稳定，不释放有害物质，不与口腔内物质发生不良反应。
31 | 吸唾管 | 各型号 | 牙科用一次性吸唾管是辅助治疗工具，不是单独治疗项目，多配合其他项目使用。 一次性吸唾管主要在牙科治疗中用于吸取患者口腔内的唾液、血水和冲洗液等，保持术野清晰。 它常配合补牙、拔牙、洗牙、根管治疗等治疗项目使用，并非独立收费项目。 使用一次性吸唾管可降低交叉感染风险，保障患者和医生的安全。 | 牙科一次性吸唾管应满足通畅性、密封性、吸附性、安全性等要求。 通畅性要好，管腔需内壁光滑、无堵塞，保证唾液等液体能顺畅通过。 密封性良好，与吸引设备连接紧密，无泄漏，避免液体外溢。 吸附性能强，能有效吸附口腔内唾液、血液等液体，维持术野清晰。 要具备一定柔韧性，能适应口腔操作，不易折断或变形。 材质需安全无毒，符合相关卫生标准，不会对口腔造成刺激和危害。 外观应无气泡、裂缝等缺陷，吸头设计要符合人体工程学，便于使用。
32 | 纤维根管桩修复系统 | 各型号 | 纤维根管桩修复系统是用于牙齿修复的技术，可增强残根残冠的稳固性 | 牙科用纤维根管桩修复系统有材料、机械、生物学等性能要求 材料性能：纤维材料需高强度、高模量，树脂基体应与纤维有良好粘结，固化收缩小。 机械性能：有足够的抗弯曲、抗疲劳和抗拉伸强度，弹性模量接近牙本质。 粘结性能：与根管壁和修复体有良好粘结，粘结强度高且持久。 生物学性能：对口腔组织无毒、无刺激，有良好生物相容性。 操作性能：易切割、打磨和塑形，临床操作方便。 美观性能：颜色稳定、自然，与牙齿颜色匹配。
33 | 牙根尖挺 | 各型号 | 拔牙用 | 牙科用牙根尖挺在材料、尺寸、头部、韧性等方面有性能要求。 材料上，通常采用优质不锈钢，需有良好的抗腐蚀性和足够的强度，以保证在口腔潮湿环境中使用不生锈，且能承受操作时的压力。 尺寸方面，应符合相应的标准规定，工作端的长度、宽度、厚度等要精准，以适应不同的临床需求和口腔操作空间。 头部设计要合理，形状需符合人体工程学，便于插入根尖部位；刃口要锋利且边缘光滑，既能有效挺动牙根，又不会损伤周围组织。 应有一定的韧性和弹性，在使用过程中既能够产生足够的力量挺动牙根，又不会因为过度用力而发生永久变形或折断。
34 | 牙科抛光刷 | 各型号 | 用于牙齿抛光清洁提升光泽度并防龋。 | 牙科抛光刷性能要求涉及刷丝、刷体、物理机械性能等方面。 刷丝：材料应无毒、无异味、化学性质稳定，粗细均匀且软硬适中，有良好弹性和韧性，能在不损伤牙齿的前提下有效抛光。 刷体：设计应符合人体工程学，方便医生操作，有足够强度和稳定性，不易变形和损坏。 物理机械性能：刷毛植入牢固度好，不易脱落；旋转时同心度高，无明显摆动；刷体耐腐蚀性强，能承受常用消毒剂的作用。 抛光效果：能有效去除牙齿表面污渍、色斑和细微划痕，使牙齿表面光滑，同时不会过度磨损牙釉质。 清洁能力：使用后易清洁，能有效去除残留的抛光剂和污垢。
35 | 牙科石膏 | 各型号 | 用于模型制作 | 牙科石膏需凝固时间适宜、尺寸稳定、强度合适、表面光滑、化学性质稳定。 凝固时间方面，调和开始到凝固需 5 - 30 分钟，便于操作。 尺寸稳定性上，凝固过程中体积变化小，一般膨胀率在 0.1% - 0.2%。 要有一定强度，普通石膏抗压强度 20 - 30MPa，硬石膏 30 - 50MPa。 表面要光滑细腻，复制的牙齿模型细节清晰。 化学性质要稳定，不与口腔材料发生化学反应。
36 | 牙探针 | 各型号 | 一次性牙探针常用于口腔检查，不是治疗项目。 一次性牙探针是常见口腔检查工具，主要用于探查牙齿表面、牙龈沟等部位。 医生可用它检查牙面有无龋洞、龋坏范围和深度，探查牙龈沟深度判断有无牙周炎。 其主要是辅助医生诊断口腔疾病，一般不独立作为治疗项目，但为后续治疗提供依据。 | 牙科一次性牙探针应满足安全、适用、稳定等性能要求。 安全性：材料应无毒、无刺激性，对口腔组织无不良影响，且经过严格消毒灭菌，无热原、无微生物污染。 物理性能：头部应光滑，无毛刺、裂缝等缺陷；应有合适的弹性和韧性，不易折断、变形。 尺寸精度：工作端的直径、长度等尺寸需符合相关标准，以确保能准确探测牙齿。 探测功能：尖端应尖锐且具有良好的敏感度，能精准探测牙齿的龋洞、牙周袋等病变。 标识清晰：产品应清晰标注规格、型号、有效期等信息。
37 | 牙挺 | 各型号 | 牙挺用于拔牙时挺松患牙，辅助牙齿脱位，是常见牙科治疗工具。 牙挺利用杠杆、楔原理，插入牙根与牙槽骨间，使牙齿松动，辅助拔牙。 适用于残根、断根、阻生牙等拔除，也用于正畸时松动牙齿。 | 牙科用牙挺应满足头部、杆部、柄部性能及表面粗糙度等要求。 头部刃口应锋利，无卷口、裂纹，且能承受规定的扭转和弯曲试验。 杆部与头部的连接应牢固，经规定试验后不得松动或断裂。 柄部应握持舒适，表面应有良好的防滑性能，且耐腐蚀。 牙挺表面粗糙度应符合相应标准，以保证使用安全和卫生。
38 | 牙用锉 | 各型号 | 牙用锉用于根管治疗，能清理、成形根管，利于后续充填。 牙用锉是根管治疗中的常用工具。在根管预备阶段，它能去除根管内的感染物质、牙髓组织等，还可将根管扩大到合适的形态，便于后续的根管充填。 | 牙用锉性能要求包括尺寸精度、切割效率、柔韧性、耐腐蚀性和表面质量等。 尺寸精度：牙用锉的直径、锥度等应符合标准，确保能准确适配不同根管。 切割效率：需有良好的切割能力，能快速去除根管内的牙髓组织和感染物质。 柔韧性：在根管复杂弯曲情况下，能弯曲而不折断，顺利到达根管深部。 耐腐蚀性：可抵抗口腔内唾液、血液等液体的腐蚀，保证使用性能。 表面质量：表面应光滑，减少对根管壁的损伤，避免碎屑残留。
39 | 牙用镊 | 各型号 | 一次性牙用镊在多个牙科治疗项目中会用到。 口腔检查：医生用牙用镊夹持棉球等辅助物，清洁牙齿表面，或撑开患者口腔黏膜，以清晰观察口腔状况。 牙齿拔除：牙用镊可用于拔除松动乳牙、残根、残冠等，也可在拔牙后夹取棉球止血。 充填治疗：在补牙过程中，牙用镊可夹取充填材料，如树脂等，将其放置到龋洞内。 根管治疗：牙用镊用于夹取消毒棉球、棉捻等，对根管进行清洁和消毒。 义齿修复：在制作和安装假牙时，牙用镊可夹取义齿部件进行调整和固定。 | 牙科用一次性牙用镊有物理、化学、生物学等多方面性能要求。 物理性能上，镊尖闭合紧密，无明显间隙；弹性良好，使用后能恢复原状；镊身应光滑，无锋棱、毛刺等缺陷；尺寸要符合相关标准，保证操作便利性。 化学性能上，材料应稳定，不与口腔内常见物质发生化学反应，且应无有害溶出物，以保障使用安全。 生物学性能上，必须经过严格的消毒灭菌处理，达到无菌要求；对组织无毒性、无刺激性，不引发过敏反应。
40 | 牙正畸结扎丝 | 各型号 | 牙正畸结扎丝用于固定正畸附件，辅助牙齿移动实现正畸治疗。 牙正畸结扎丝是正畸治疗的常用材料，通过结扎固定托槽与弓丝，使弓丝更好发挥作用，引导牙齿移动。 | 牙科用牙正畸结扎丝需有良好柔韧性、足够强度、耐腐蚀性和合适弹性。 柔韧性：结扎丝要能轻松操作，便于医生弯制和结扎固定正畸附件，以适应不同牙齿位置和正畸需求。 强度：要有足够强度，在正畸过程中承受一定拉力和咀嚼压力，不断裂、不变形，保证正畸治疗正常进行。 耐腐蚀性：口腔环境特殊，结扎丝需具备良好耐腐蚀性，防止被唾液、食物等腐蚀，以免影响性能和口腔健康。 弹性：合适弹性很重要，能持续轻柔地释放矫正力，引导牙齿移动到理想位置，且不会因弹性过大伤害牙齿和牙周组织。
41 | 一次性使用口腔器械盒 | 各型号 | 牙科用一次性口腔器械盘用于多种口腔治疗，如拔牙、补牙等。 拔牙：在拔牙操作中，一次性口腔器械盘能提供拔牙所需的基本工具，如牙挺、牙钳等，保障操作过程的卫生。 补牙：补牙时，器械盘内的探针、挖匙等可用于检查龋洞和去除腐质，保证治疗的顺利进行。 洗牙：进行洗牙治疗时，器械盘可提供洁治器等工具，用于清除牙齿表面的牙结石和菌斑。 口腔检查：在口腔常规检查中，器械盘内的口镜、镊子等能辅助医生观察口腔内部情况。 | 牙科一次性口腔器械盘在物理、化学、生物性能上有相关要求。 物理性能上，包装应密封良好，器械表面应光滑、无裂纹、无毛刺、无锋棱等缺陷，尺寸应符合设计要求。 化学性能方面，器械盘所用材料应无毒，不与口腔内唾液、血液等发生化学反应，不释放有害物质。 生物性能上必须无菌，需经有效灭菌处理，微生物指标要符合相关标准，无热原反应。
42 | 一次性使用口腔涂药棒 | 各型号 | 牙科用一次性口腔涂药棒主要用于口腔局部上药治疗。 它能精准将药物涂于口腔患处，如口腔溃疡、牙龈炎症部位。 其一次性设计避免交叉感染，保障治疗安全。 操作简单方便，医生可灵活使用，提高治疗效率。 | 牙科一次性口腔涂药棒有物理、化学、生物等多方面性能要求。 物理性能上，涂药头应柔软不掉屑，棒体要有一定强度和韧性，长度、直径等尺寸要符合规定，涂药头与棒体连接牢固。 化学性能方面，材料应稳定，不与药物发生化学反应，无有害溶出物，酸碱度在合适范围。 生物性能上，要无菌、无热原，无细胞毒性、无皮肤致敏性和无溶血反应。
43 | 医用检查垫 | 各型号 | 牙科用医用检查垫主要用于铺垫，不属于治疗项目 医用检查垫是牙科辅助用品，为患者提供清洁舒适的检查或治疗平台。 它有助于隔离，减少患者与牙科设备间交叉感染的风险。 使用检查垫可保持操作区域清洁，便于医生操作。 | 牙科医用检查垫应具备安全、舒适、实用等性能。 要有良好的阻隔性，能有效隔离唾液、血液和其他污染物，防止交叉感染。 需具备一定的柔韧性和贴合性，能与牙科检查设备和患者身体良好贴合。 材料应安全无毒，不会对患者和医护人员的健康造成危害。 要有适当的吸水性，能吸收口腔内溢出的液体，保持检查区域干燥。 表面应光滑，不易残留污垢，便于清洁和消毒处理。
44 | 医用检查手套 | 各型号 | 牙科用医用检查手套用于口腔检查、治疗操作等项目 口腔检查：医生戴手套直接触摸口腔内组织，判断有无肿物、溃疡等病变。 牙齿治疗：如补牙、根管治疗时，戴手套操作避免交叉感染，保障治疗安全。 拔牙手术：医生戴手套进行麻醉、拔牙等操作，保证手术无菌。 牙周治疗：包括洗牙、刮治等，戴手套便于操作且防止细菌传播。 | 牙科医用检查手套应具备合适尺寸、良好抗刺穿性、高弹性等性能。 尺寸合适、贴合手部，保证操作灵活，有不同大小规格。 有良好的抗刺穿性和抗撕裂性，避免操作中破损。 具备高弹性和柔韧性，拉伸后能迅速恢复原状。 表面有适当摩擦力，确保器械握持稳定。 对常见化学物质和消毒剂有一定耐受性。 微生物控制严格，符合相关标准。 无皮肤刺激性和致敏性。 包装密封性好，能有效阻隔外界污染。
45 | 印模材料口内注射头 | 各型号 | 牙科用印模材料口内注射头用于取牙齿印模，不是治疗项目。 牙科用印模材料口内注射头是一种辅助工具，搭配印模材料使用。 使用时，将印模材料装入注射头，注入口腔需要取模的部位，获取牙齿和口腔组织精确形态。 该工具在多种口腔治疗中都会用到，像制作假牙、矫正器等，但本身并非治疗项目。 | 牙科用印模材料口内注射头有尺寸、物理性能、化学性能、生物相容性等要求 尺寸方面，需符合规定要求，其内径、外径、长度等要保证与印模材料及注射器适配。 物理性能上，要有一定的强度和韧性，不易折断或破裂，能承受注射压力。 化学性能上，不能与印模材料发生化学反应，保证印模材料性能稳定。 生物相容性要好，对口腔组织无刺激、无毒性，不会引起过敏等不良反应。 其表面应光滑，保证印模材料能顺畅流出，不残留，确保印模质量。
46 | 游离牵引钩 | 各型号 | 游离牵引钩用于正畸治疗，可辅助牙齿移动、调整咬合。 | 牙科游离牵引钩在尺寸精度、表面质量、材料性能、弹性等方面有要求。 尺寸精度：牵引钩的大小、长度、宽度、厚度等要符合设计标准，以确保其能精准适配不同口腔环境和治疗需求。 表面质量：表面应光滑，无裂纹、毛刺、砂眼等缺陷，以免损伤口腔组织。 材料性能：通常采用不锈钢等生物相容性好的材料，避免引起口腔过敏反应，且要有一定耐腐蚀性。 弹性和强度：具备合适弹性，能提供稳定持久牵引力；同时要有足够强度，在使用中不发生变形或断裂。
47 | 正畸弹力圈 | 各型号 | 牙科正畸弹力圈用于辅助矫正牙齿，调整咬合、关闭牙缝等。 | 牙科正畸弹力圈需有合适弹性、良好拉力、稳定性能、无毒无害等。 弹性要适中，既能提供足够力量移动牙齿，又不会因弹性过大损伤牙齿和牙周组织。 拉力需稳定持久，在口腔环境中能持续发挥作用，保证正畸治疗效果。 要有良好的生物相容性，无毒、无刺激性，不会引发过敏等不良反应。 耐老化和耐腐蚀性要强，在口腔复杂环境中能保持性能稳定，不轻易变形或损坏。 尺寸精度要高，不同规格的弹力圈要符合相应标准，确保正畸方案准确实施。
48 | 正畸颊面管 | 各型号 | 正畸颊面管是正畸治疗常用装置，用于固定弓丝，辅助牙齿移动和排列。 正畸颊面管常被固定在磨牙上，为正畸弓丝提供稳定支持，帮助牙齿移动。 | 牙科正畸颊面管有尺寸、耐腐蚀性、焊接强度等性能要求。 尺寸精度要求高，应与正畸弓丝匹配，保证矫治力有效传递。 表面需光洁，粗糙度低，以减少对口腔黏膜的刺激。 要有良好的耐腐蚀性，避免在口腔环境中被腐蚀。 焊接部位应牢固，焊接强度要能承受正畸过程中的作用力。 材料生物相容性好，不会引起口腔组织过敏等不良反应。
49 | 正畸托槽 | 各型号 | 正畸用 | 正畸托槽性能要求有机械性能、化学性能、生物相容性等方面。 机械性能上，要有合适的槽沟尺寸精度和表面粗糙度，以保证弓丝顺畅滑动；还要有足够的抗张、抗疲劳强度，防止托槽变形或断裂。 化学性能方面，应具有良好的耐腐蚀性，避免在口腔环境中被腐蚀而释放有害物质。 生物相容性要好，不会引起口腔组织的过敏、炎症等不良反应。 粘结性能要稳定，能牢固地粘在牙齿表面，不易脱落。 外形设计要合理，尽量减少对口腔黏膜的刺激，佩戴舒适。
50 | 正畸橡皮圈 | 各型号 | 正畸橡皮圈是常见正畸辅助工具，用于调整咬合、关闭间隙等。 正畸橡皮圈能关闭牙齿间隙，调整上下牙咬合关系，调整中线，改善面部协调性。 | 牙科正畸橡皮圈有物理、化学、生物学等多方面性能要求 物理性能上，要有合适的拉伸强度和弹性，保证在正畸力作用下不断裂，还能持续稳定提供力量。 尺寸需精准，符合正畸设计要求，且不同型号的内径、厚度和宽度要统一规范。 化学性能方面，材料要稳定，在口腔复杂环境中不与唾液、食物等发生化学反应，不释放有害物质。 生物学性能上，必须有良好的生物相容性，不会引发人体过敏、炎症等不良反应。
51 | 正畸支抗 | 各型号 | 支抗是口腔正畸治疗的一种辅助手段，是将微种植钉植入到患者的颌骨内 | 牙科正畸支抗需有良好稳定性、合适强度、生物相容性，还应操作便利。 稳定性方面，正畸支抗要能抵抗矫治力反作用力，为牙齿移动提供稳定基础，保证矫治效果。 强度上，要足够承受矫治力，避免变形或损坏，但也不能过强影响周围组织。 生物相容性要好，对口腔软硬组织无刺激、过敏等不良反应，保障口腔健康。 操作便利性也重要，医生应能轻松安装、调整和拆除，提高治疗效率。
52 | 自粘接树脂水门汀 | 各型号 | 自粘接树脂水门汀用于牙科修复体粘接、垫底和充填等治疗。 自粘接树脂水门汀是一种新型牙科材料，能与牙体组织和修复体产生化学结合，简化操作流程。 适用场景包括固定修复体（如冠、桥）粘接、正畸附件粘接、根管桩核修复等。 | 牙科自粘接树脂水门汀需有良好粘接性、机械性能、生物相容性和操作性能。 粘接性能上，它要对牙体组织和修复体有强粘接强度，且能维持长期稳定，减少修复体松动、脱落。 机械性能方面，需有适当抗压强度、抗弯强度和弹性模量，能承受咀嚼压力，不易变形和折断。 生物相容性要好，不释放有害成分，避免刺激牙髓和口腔黏膜，保障口腔组织健康。 操作性能上，调和比例应容易掌握，工作时间适宜，固化时间合理，方便医生操作。 化学稳定性要强，在口腔环境中能抵抗化学物质侵蚀，不变色、不溶解。 边缘封闭性要好，能有效封闭修复体与牙体间的间隙，防止细菌侵入和微渗漏。
53 | 蒸汽灭菌指示胶带 | 各型号 | 蒸汽灭菌指示胶带不是用于治疗，而是牙科灭菌监测工具。 蒸汽灭菌指示胶带可贴在待灭菌物品包外，经高温蒸汽灭菌后，胶带上指示色块颜色会变化，以此判断物品是否经过灭菌处理。 它能简单快速确认灭菌程序是否执行，但不能精确代表物品内部达到灭菌效果，需结合其他监测方法。 牙科常用于各类手术器械包、敷料包等灭菌监测，能区分已灭菌和未灭菌物品，避免混淆。 | 牙科用蒸汽灭菌指示胶带需有变色、粘性、耐热等性能。 变色性能：在规定的蒸汽灭菌条件下，指示胶带应能从初始颜色变成特定颜色，颜色变化要明显、均匀，且能稳定保持，以此准确显示是否经过有效灭菌。 粘性要求：胶带需有良好粘性，在灭菌过程中能牢固粘贴在包装上，不出现脱落、翘边情况，确保灭菌包封闭及指示作用。 耐热性：要能承受蒸汽灭菌时的高温和湿度，不会因高温而融化、变形或损坏，保证灭菌过程中性能稳定。 化学稳定性：胶带在灭菌过程中不能与消毒剂、蒸汽等发生化学反应，以免影响指示效果和
54 | 持针钳 | 各型号 | 持针钳主要用于缝合操作，牙科治疗中多用于创口缝合。 在拔牙后，如果创口较大、出血较多，医生会用持针钳夹着缝合针和缝线，对拔牙创口进行缝合，以促进止血和创口愈合。 口腔外科手术，如囊肿切除、牙龈切除等术后，医生会使用持针钳对手术切口进行缝合。 牙周手术中，像翻瓣术等操作后，医生也会借助持针钳来缝合牙龈组织。 | 牙科用持针钳应满足有效夹持、耐用、操作舒适等性能要求。 夹持性能要好，能牢固夹住缝合针，防止其在操作中松动或脱落，确保缝合操作顺利。 要有一定的弹性和韧性，经多次使用和反复开合，不会轻易变形或损坏。 持针钳头部应锋利且闭合紧密，保证准确地夹住针，便于精细操作。 手柄设计要符合人体工程学，握持舒适，减轻医生手部疲劳，方便长时间操作。 材质应耐腐蚀、易清洁和消毒，避免细菌滋生，保障医疗安全。
55 | 可吸收性外科缝线（带线缝合针） | 各型号 | 牙科用可吸收性外科缝线治疗用于牙科手术后创口缝合，线可自行吸收。 这种缝线在牙科手术如拔牙、种植牙、牙周手术等后，用于缝合创口，促进愈合。 与不可吸收缝线相比，它无需拆线，减少患者痛苦和复诊次数。 可吸收性外科缝线能在体内逐渐降解、吸收，不同材质吸收时间有差异。 使用时需根据创口部位、大小、张力等选择合适型号和规格的缝线及缝合针。 | 牙科用可吸收性外科缝线（带线缝合针）性能要求包括缝线和缝合针两方面。 缝线性能要求：有合适的抗张强度和保持时间，能在伤口愈合期提供足够支持；吸收性能良好，能按预期被人体吸收；生物相容性佳，不引发过度炎症反应；还要有良好的柔韧性和打结性能，便于操作。 缝合针性能要求：针体要有合适的硬度和韧性，不易弯曲或折断；针尖要锋利，能轻松穿透组织；针的弧度和尺寸需符合牙科手术操作需求；针与缝线的连接要牢固，保证缝合过程中不脱线。
56 | 压力蒸汽灭菌包内化学指示卡 | 各型号 | 牙科用压力蒸汽灭菌包内化学指示卡用于监测灭菌效果，不对应具体治疗项目。 压力蒸汽灭菌包内化学指示卡是一种监测灭菌过程是否达标的工具。 在牙科，它会放在灭菌包内随器械一起经历压力蒸汽灭菌过程。 它通过颜色变化反映灭菌条件是否合格，确保器械灭菌可靠，保障所有牙科治疗的安全。 | 牙科压力蒸汽灭菌包内化学指示卡需准确指示灭菌效果、质量稳定等。 变色情况：化学指示卡颜色变化需能准确反映灭菌过程中关键参数，如温度、时间、蒸汽饱和度等达到灭菌要求。灭菌合格时，指示卡变色与标准色一致；不合格时，变色与标准色有明显差异。 灵敏度和特异性：灵敏度要高，能在灭菌参数稍有不足时就显示不合格；特异性要好，只有在真正达到灭菌条件时才显示合格，避免误判。 稳定性：在储存和使用过程中，指示卡性能要稳定。不受环境因素如温度、湿度、光照等的显著影响，
57 | 次氯酸钠溶液 | 各型号 | 牙科用次氯酸钠溶液可用于根管冲洗、牙周治疗等项目。 根管冲洗：在根管治疗中，次氯酸钠溶液具有杀菌、溶解坏死组织的作用，能有效清洁根管，消除感染源。 牙周治疗：可用于冲洗牙周袋，减少袋内细菌数量，改善牙周炎症。 口腔黏膜消毒：对于一些口腔黏膜感染性疾病，它能起到一定消毒作用，辅助治疗感染。 | 牙科用次氯酸钠溶液应满足有效氯含量、稳定性、安全性等要求。 有效氯含量：一般为0.5%-6%，根管冲洗常用1%-5.25%，不同情况有不同需求。 酸碱度：呈碱性，pH值通常在11-13，利于溶解坏死组织和抗菌。 稳定性：在储存和使用过程中，有效氯含量应相对稳定，避免过快分解。 纯度：应纯净，不含对人体有害的杂质，重金属等含量需符合相关标准。 安全性：对口腔组织刺激性应在可接受范围内，不能有明显毒性和腐蚀性。 抗菌性能：能有效杀灭口腔常见细菌、真菌等病原体。
58 | 光固化复合树脂 | 各型号 | 牙科用光固化复合树脂可用于牙齿修复、美容等治疗项目。 牙齿修复：能修复因龋齿、外伤等造成的牙体组织缺损，恢复牙齿形态与功能。 牙齿美容：可改善牙齿颜色和外观，遮盖牙齿表面的色斑、裂纹等瑕疵。 补牙：对于龋洞，光固化复合树脂能很好地贴合，且颜色接近天然牙。 牙体缺损修复：当牙齿部分折断或磨损时，可用其进行修复。 | 牙科用光固化复合树脂有物理、化学、生物学等多方面性能要求 物理性能上，要有良好的固化性能，固化收缩率低，一般不超过2% - 3%，以减少边缘微渗漏。耐磨性好，磨耗率低，与牙体组织接近。热膨胀系数与牙体组织匹配，在口腔温度变化时不产生明显应力。 化学性能上，化学稳定性好，在口腔环境中不发生溶解、变色、老化等现象，不释放有害物质。粘结性能良好，能与牙体组织牢固粘结，粘结强度通常应不低于15 - 20MPa。 生物学性能上，对牙髓和牙龈组织无刺激性，生物相容性好，不会引起过敏等不良反应。 其他性能上，要有良好的操作性能，如适当的稠度，便于充填和塑形。色泽稳定、美观，与天然牙颜色匹配。
59 | 光固化正畸粘接剂 | 5g 10g | 光固化正畸粘接剂用于粘接正畸托槽等，能快速固化。 光固化正畸粘接剂是正畸治疗常用材料，在粘接托槽、颊面管等附件时使用。 其工作原理是经特定波长光线照射，引发粘接剂内单体聚合反应，短时间内固化。 优势是操作简便、固化快，能缩短治疗时间；有较好的粘接强度和稳定性。 治疗流程为清洁牙面、酸蚀、冲洗干燥、涂粘接剂、放置附件、光照固化。 | 牙科用光固化正畸粘接剂性能要求涉及强度、固化、生物相容性等方面。 粘接强度要好，能牢固固定正畸附件，在正畸治疗期间承受咀嚼力等不脱落。 固化性能佳，光照固化速度合适，固化后稳定性好，尺寸变化小。 生物相容性良好，对口腔组织无毒、无刺激，不引发过敏等不良反应。 操作性能优，具有适当的黏稠度，便于调和、涂布和塑形。 边缘封闭性好，可防止细菌和食物残渣进入，预防继发龋。 色泽稳定，不易变色，能与牙齿颜色相协调，不影响美观。 耐老化性能强，在口腔环境中长期使用性能不降低。
60 | 根管润滑液 | 5ml 10ml | 根管润滑液用于根管治疗，辅助清理、预备根管，提高治疗效果。 根管润滑液是牙科根管治疗辅助材料，在清理和扩大根管时使用。 其作用是降低器械与根管壁摩擦力，便于器械操作，减少器械折断风险。 它能溶解根管内的有机和无机物质，帮助去除根管壁玷污层，利于根管消毒和充填。 润滑液还可抑制细菌生长，改善根管内环境，提高根管治疗成功率。 | 牙科根管润滑液应具备润滑、抗菌、生物相容性好等性能。 润滑性良好，能降低根管器械与根管壁间摩擦力，使器械操作更顺畅，减少器械折断风险，利于根管预备。 有一定抗菌性，可抑制根管内细菌生长繁殖，辅助根管消毒，降低根管治疗后感染几率。 具良好生物相容性，对牙髓、根尖周组织无明显刺激和毒性，不会引起不良反应，保障治疗安全性。 有适当流动性和黏附性，能快速渗透到根管各部位，且在根管内保持一定时间发挥作用。 对牙本质有一定溶解性，可去除玷污层，清洁根管壁，提高根管充填材料与根管壁的密合度。 化学性质稳定，在储存和使用过程中质量和性能不变，有效期内保持功效。
61 | 儿童牙冠 | 各型号 | KIDSCROW是儿童预成冠品牌，可用于治疗儿童乳牙大面积龋坏等。 KIDSCROW儿童牙冠主要用于乳牙大面积龋坏、牙体缺损等情况，能恢复牙齿的外形和功能，保护患牙。 它是预成冠，有多种型号，医生根据孩子牙齿情况选择合适的牙冠。 治疗时先对患牙进行必要处理，如去除龋坏组织、预备牙体等，然后选择合适冠进行试戴、调整，最后粘固。 相比传统补牙，它能更好恢复牙齿形态和咀嚼功能，减少牙齿劈裂风险，延长乳牙使用寿命，利于恒牙正常萌出。 | 牙科用KIDSCROW儿童牙冠应具备良好生物相容性、合适强度及良好边缘密合性等。 生物相容性要好，不能对儿童口腔组织产生刺激、过敏等不良反应，保证长期使用安全。 要有合适的强度和耐磨性，能承受咀嚼压力，不易磨损、折断，保证正常使用。 边缘密合性要良好，防止食物残渣、细菌进入冠内，避免继发龋等问题。 颜色要与天然牙齿相近，美观度高，不影响儿童的心理和社交。 尺寸规格要适合儿童牙齿的大小和形态，确保良好的适配性。
62 | 橡皮障套装 | 各型号 | KSK橡皮障套装用于隔离术区，辅助补牙、根管治疗等牙科项目。 橡皮障套装能隔离牙齿，防止唾液、血液等污染，为治疗提供清洁环境。 在补牙时使用，可避免外界因素影响补牙材料的粘结，提高补牙成功率。 根管治疗中使用，能防止细菌再感染，还可避免器械误吞误吸。 用于牙齿修复，可保证修复体的边缘密合度，提升修复效果。 | 牙科KSK橡皮障套装应在隔离性、拉伸性、耐穿刺性等方面有良好性能。 隔离性要好，能有效将治疗区域与口腔其他部分隔开，防止唾液等进入。 橡皮布要有合适拉伸性，能在牙齿上展开而不断裂，维持治疗操作空间。 应具备一定耐穿刺性，避免在操作中被尖锐器械轻易刺穿，保证隔离效果。 橡皮布厚度均匀，以保证各处性能一致，确保隔离和操作的稳定性。 打孔器打出的孔要大小精准，能紧密贴合牙体，维持稳定的隔离状态。 夹子应具有良好弹性和稳定性，能牢固固定在牙齿上，不易松动。
63 | RelyX U200 自粘接树脂水门汀-A2色 | 5g | 自粘接树脂水门汀-A2色用于牙体修复、牙冠和嵌体粘接等牙科治疗。 | RelyX U200自粘接树脂水门汀 - A2色有粘接、机械、化学等性能要求 粘接性能：对牙釉质、牙本质和多种修复材料有良好的粘接强度，能实现可靠持久的固位。 机械性能：具有适宜的抗压强度、抗折强度和弹性模量，保证修复体在口腔复杂受力环境下稳定。 化学性能：固化过程中反应充分，释放的有害物质少，有良好的化学稳定性，耐口腔环境腐蚀。 操作性能：具有合适的工作时间和固化时间，便于医生操作；良好的流动性利于在修复体和牙体间均匀分布。 颜色稳定性：A2色应与天然牙颜色匹配，且在口腔环境中长时间保持稳定，不发生明显变色。
64 | 拔牙钳（成人型） | 各型号 | 拔牙用 | 牙科拔牙钳性能在材质、设计、夹持力、耐用性等方面有要求。 材质上通常选用优质不锈钢，具备良好的抗腐蚀性和足够的强度，保障长期使用。 设计应符合人体工程学，手柄形状利于医生操作，减轻手部疲劳，且头部形状与牙齿适配。 要有合适的夹持力，既能牢固夹住牙齿便于拔除，又不会损伤周围组织。 耐用性要好，经多次使用和消毒灭菌，关键部位不变形，保证使用效果。
65 | 白凡士林 | 500g 1000g | 保护口唇，隔离 | 纯净安全稳定润滑性能要求。
66 | 保护膜（卫生隔离膜） | 15cm*15cm 20cm*20cm | 牙科保护膜卫生隔离膜用于避免交叉感染，有手机、托盘等隔离用途。 牙科用保护膜卫生隔离膜主要起隔离防护作用，避免患者与牙科设备间的交叉感染。 常见类型有牙科手机隔离膜、牙科托盘隔离膜等，分别用于包裹手机和托盘。 使用时将膜准确覆盖在相应设备表面，操作完成后将膜揭下丢弃。 这类产品一般为一次性使用，符合相关卫生和安全标准。 | 牙科用保护膜卫生隔离膜需有良好物理性能、化学稳定性和生物安全性。 物理性能方面，要有合适的厚度与柔韧性，能紧密贴合牙齿和口腔组织；要有足够的强度和耐磨性，不易破裂、穿孔。 化学稳定性上，不能与口腔唾液、冲洗液、消毒剂等发生化学反应，也不能释放有害物质。 生物安全性要求严格，必须无毒、无刺激性，不会引起过敏反应，符合相关生物安全性标准。 阻隔性能良好，能有效隔离细菌、病毒、唾液等，防止交叉感染。 操作性能要好，便于医生在口腔内快速准确地使用和固定。 光学性能上，应具有一定的透明度，方便医生操作时观察口腔内部情况。
67 | 不锈钢正畸丝（卵圆） | 各型号 | 牙科用不锈钢正畸丝（卵圆）用于牙齿正畸治疗，辅助排齐牙齿、调整咬合。 | 牙科用不锈钢正畸丝（卵圆）有尺寸精度、机械性能、耐腐蚀性等性能要求。 尺寸精度：正畸丝的直径、卵圆尺寸等需在规定公差范围内，以确保与矫治器和牙齿适配。 机械性能：要有适当的弹性，能产生持续而稳定的矫治力；具备一定强度和硬度，防止变形或折断。 表面质量：表面应光滑、无裂纹、毛刺等缺陷，以免损伤口腔组织。 耐腐蚀性：能抵抗口腔内唾液、食物等化学物质的腐蚀，保证正畸过程中的稳定性。 生物相容性：与口腔组织接触时，不会引起过敏、炎症等不良反应。
68 | 超声洁牙机工作尖 | 各型号 | 牙科超声洁牙机工作尖用于洗牙、去除牙菌斑、牙结石等治疗项目。 超声洁治术：利用工作尖高频振动，去除牙齿表面和龈下的牙结石、牙菌斑，预防和治疗牙龈炎、牙周炎。 牙齿抛光：搭配抛光膏，对牙齿表面进行抛光处理，使牙齿表面更光滑，减少牙菌斑和色素附着。 去除修复体周围菌斑：可清理牙冠、桥体等修复体周围的菌斑，维护口腔卫生。 去除牙齿表面色素：如烟斑、茶渍、咖啡渍等外源性色素沉着。 | 牙科超声洁牙机工作尖有振幅、频率、形状等性能要求。 振幅和频率：工作尖振幅和频率应稳定，频率一般在25kHz - 45kHz，能保证有效去除牙石。 形状和尺寸：其形状和尺寸多样，要与牙面贴合，能深入不同部位进行清洁。 耐用性：材质需耐磨、耐腐蚀，能承受高频振动和反复使用。 清洁效率：能快速、有效地去除牙石、菌斑，且不损伤牙齿和牙周组织。 振动方向：振动方向应可控，以适应不同牙齿部位和清洁需求。
69 | 成形片 | 各型号 | 牙科用特氟龙成形片用于补牙，可帮助恢复牙齿外形和邻接关系。 | 特氟龙牙科成形片有强度、隔离性、贴合度、化学稳定性等性能要求 要有一定的强度和柔韧性，不易破裂且能适应牙齿形态。 需具备良好的隔离性，防止填充材料外漏，保证填充质量。 能紧密贴合牙齿表面，利于形成良好的邻接关系和外形。 化学性质要稳定，不与口腔内物质及填充材料发生反应。 表面应光滑，便于操作和清洁，减少细菌附着。
70 | 持针钳 | 各型号 | 1. 持针钳在口腔手术中用于夹持缝针，帮助医生进行精确的缝合工作。 2. 它能够牢固地夹住缝针，确保在缝合过程中缝针不会松动或掉落。 3. 持针钳的设计使得医生能够更好地控制缝针的方向和力度，从而提高缝合的准确性和效果。 4. 在口腔手术中，持针钳是一种常用的工具，对于伤口的愈合和恢复起着重要的作用。 | 牙科用持针钳应满足有效夹持、耐用、操作舒适等性能要求。 夹持性能要好，能牢固夹住缝合针，防止其在操作中松动或脱落，确保缝合操作顺利。 要有一定的弹性和韧性，经多次使用和反复开合，不会轻易变形或损坏。 持针钳头部应锋利且闭合紧密，保证准确地夹住针，便于精细操作。 手柄设计要符合人体工程学，握持舒适，减轻医生手部疲劳，方便长时间操作。 材质应耐腐蚀、易清洁和消毒，避免细菌滋生，保障医疗安全。
71 | 齿科咬合纸 | 各型号 | 齿科咬合纸不是治疗项目，是用于辅助诊断和调整咬合的工具。 | 齿科咬合纸性能要求包括色泽、洁净度、抗张强度、咬痕等方面。 色泽应均匀，无明显色差，标记颜色鲜明易识别。 表面应洁净，无污渍、孔洞、破损等缺陷。 有适当抗张强度，使用时不易断裂。 咬痕应清晰完整，能准确反映牙齿咬合接触情况。 应具有合适的厚度和柔软度，保证使用舒适度和准确性。 化学性质稳定，无毒、无刺激性，对口腔组织无害。
72 | 除丁壳溶液 | 5g 10g | 根管二次治疗时去处原丁香酚类充填物，如牙胶尖，热牙胶。
73 | 次氯酸钠消毒液 | 500ml 1000ml 1%-3% | 牙科用次氯酸钠消毒液可用于根管治疗、牙周治疗、口腔冲洗等项目。 根管治疗：它有强杀菌、溶解坏死组织能力，能清理根管内感染物，利于根管消毒和充填。 牙周治疗：在牙周袋清创后，用其冲洗能减少细菌数量，控制炎症，促进牙周组织愈合。 口腔冲洗：可作为含漱液，辅助清洁口腔，抑制细菌生长，改善口腔卫生状况。 | 牙科用次氯酸钠消毒液有浓度、稳定性等性能要求。 有效氯含量一般在0.5%-5.25%，根管治疗常选1%-5.25%，口腔冲洗选0.5%-1%。 稳定性要好，避免有效氯快速分解，影响消毒效果。 腐蚀性要低，减少对牙科设备、器械和人体组织的腐蚀损害。 要有良好的杀菌效果，能杀灭常见细菌、真菌、病毒等病原微生物。 毒性要低，避免对口腔组织、人体产生明显危害。 气味和口感要能被患者接受，降低治疗不适感。
74 | 代型材料（成形模片） | 各型号 | 牙科代型材料用于制作牙齿模型，辅助治疗和修复牙齿。 | 牙科代型材料需有高强度、高精度、化学稳定、凝固时间适宜等性能。 强度和硬度要好，能承受修复体制作时的压力和磨损，不易变形和损坏。 尺寸精度高，膨胀收缩率小，保证代型与口腔实际情况一致。 化学性质稳定，不与包埋材料、石膏等发生化学反应，以免影响精度和质量。 凝固时间适宜，便于操作，凝固后表面光洁度高，利于修复体的制作和贴合。 生物相容性好，无毒、无刺激性，对人体无害。 价格合理、来源广泛、操作简便，能降低成本、提高效率。
75 | 碘仿纱布湿巾 | 各型号 | 碘仿纱布湿巾可用于干槽症、拔牙后创口等治疗。 治疗干槽症时，碘仿有防腐、除臭作用，能缓解疼痛、促进愈合，将其填入拔牙窝。 拔牙后创口较大或有感染风险时，碘仿纱布湿巾可预防感染、保护创口。 根尖手术等口腔外科术后，使用它能覆盖创面，避免外界刺激，利于组织修复。 | 牙科用碘仿纱布湿巾需有良好稳定性、合适碘仿含量和一定物理性能。 稳定性要好，在有效期内碘仿含量和化学性质应保持稳定，不变质、不分解。 碘仿含量要合适，既能发挥杀菌、防腐、除臭等作用，又不会因含量过高产生毒副作用。 要有一定物理性能，如纱布质地柔软，不会损伤口腔组织，湿巾有适宜的湿度和韧性。
76 | 多聚甲醛干髓材料（干髓糊） | 1g 2g | 干髓糊治疗是使牙髓干尸化以保留患牙的项目 原理是用干髓糊使感染的冠髓干尸化，保留根髓。 适用情况主要是后牙早期牙髓炎且根髓正常。 | 牙科用多聚甲醛干髓材料（干髓糊）有杀菌、凝固蛋白、稳定性等性能要求。 杀菌作用：能有效杀灭根管内的细菌，防止感染，为干髓治疗创造无菌环境。 凝固蛋白：可使根髓组织蛋白凝固，让根髓保持无菌干化状态，防止其腐败分解。 渗透性：具备一定渗透性，能渗透到根髓组织中，发挥杀菌和固定作用。 稳定性：在口腔环境中性能稳定，不会因唾液、温度等因素而迅速分解或失去作用。 刺激性：对根尖周组织刺激性小，不会引发明显的炎症反应，保障治疗安全性。 操作性：具有良好的操作性，易于调拌，能方便地填入根管。
77 | 多聚甲醛抑菌膏（无砷失活抑菌材料 （快）） | 1g/支 | 牙科用多聚甲醛抑菌膏主要用于牙髓失活，为后续根管治疗做准备。 | 封药儿牙7-8天、成人10-12天
78 | 多酶洗液 | 500ml 1000ml 5L | 清洗牙科器械 | 牙科用多酶洗液应具备高效去污、安全温和、良好泡沫和稳定性等性能。 高效去污：能有效分解各类有机污染物，如蛋白质、碳水化合物、脂肪等，快速去除牙科器械上的血渍、唾液、组织残渣等。 适用范围广：可用于多种牙科器械，包括金属、塑料、橡胶等不同材质，且不腐蚀器械。 安全温和：对人体和器械无明显刺激性和腐蚀性，保障操作人员安全，延长器械使用寿命。 良好泡沫性：适度泡沫便于观察清洗情况，但泡沫不宜过多，以免影响清洗效果。 稳定性：在不同温度、酸碱度等环境条件下保持活性和稳定性，确保清洗效果。 易漂洗：清洗后能快速彻底从器械上漂洗干净，无残留。
79 | 防护面罩(片) | 10张/包 | 保护，隔离 | 透明，无毒无味
80 | 封口机色带 | 根据封口机决定 | 打印时间 | 字迹清晰
81 | 复合碘口腔抑菌液(碘甘油) | 各型号 | 碘甘油可用于治疗口腔黏膜溃疡、牙龈炎及冠周炎。 口腔黏膜溃疡：碘甘油有一定消炎作用，能缓解溃疡炎症，促进愈合。 牙龈炎：它可减轻牙龈炎症，缓解牙龈红肿、出血等症状。 冠周炎：在智齿冠周炎治疗中，碘甘油能帮助消炎、止痛，控制炎症发展。 | 牙科用复合碘口腔抑菌液（碘甘油）应具备有效抑菌、质量稳定、安全性高的性能。 有效成分：含碘量应为 1.8% - 2.2%（g/g），能有效抑制口腔常见细菌。 稳定性：在规定的有效期和储存条件下，性质稳定，有效成分含量变化在规定范围内。 安全性：对口腔黏膜无刺激、无毒性，不引起过敏反应，酸碱度应接近口腔环境。 黏稠度：具有适宜的黏稠度，能附着在口腔黏膜和牙齿表面，保持药效。 微生物限度：应符合相应标准，不得检出金黄色葡萄球菌、铜绿假单胞菌等致病菌。
82 | 颌外牵引装置 | 各型号 | 牙科颌外牵引装置治疗用于正畸，改善上下颌骨发育问题等。 原理是借助颌外的力源，如头帽、颏兜等施加力量，引导颌骨生长或移动牙齿。 适用情况包括上颌骨发育过度、下颌骨发育不足或过度等骨骼发育异常问题。 | 牙科用颌外牵引装置需有良好的稳定性、强度、舒适度和精准的牵引方向控制。 稳定性要好，保证在使用过程中位置固定，不会轻易移位或晃动，这样才能有效发挥牵引作用。 要有足够的强度，能够承受一定的牵引力量而不损坏，确保治疗的正常进行。 应具备良好的生物相容性，不会对口腔及周围组织产生不良刺激，避免引起过敏等反应。 要能精准控制牵引的方向和力度，以达到预期的正畸或治疗效果。 装置的设计要考虑患者佩戴的舒适度，减少对日常生活的影响。
83 | 红蜡片（基托蜡） | 各型号 | 牙科红蜡片（基托蜡）主要用于制作可摘义齿基托蜡型等治疗项目。 可摘局部义齿制作：红蜡片能用来形成义齿基托的蜡型，医生会在模型上用其塑造出适合患者口腔的基托形态，为后续义齿制作奠定基础。 全口义齿制作：在全口义齿工艺里，借助红蜡片制作基托蜡型，确定义齿的外形和边缘，以保证义齿佩戴的舒适度和稳定性。 临时修复体制作：当患者需要临时义齿时，红蜡片也可用于快速制作临时基托，满足患者短期使用需求。 | 牙科用红蜡片（基托蜡）在物理、化学和生物学方面有相应性能要求。 物理性能上，其在常温下应有适当硬度和韧性，加热变软后有良好可塑性，冷却后能保持形状，热膨胀率要小，流动性在合适范围，还要有一定强度和弹性，不易折断和变形。 化学性能上，应具有化学稳定性，不易与口腔内物质发生化学反应，燃烧时不产生有毒有害气体。 生物学性能上，必须对口腔组织无毒、无刺激性，不引起过敏反应，符合生物安全性要求。
84 | 护牙素 | 各型号 | 护牙素可防龋、脱敏、修复牙釉质，治疗项目用于日常护理和特定口腔问题。 护牙素含多种有效成分，如氟化物、钙和磷等，可增强牙釉质、抑制细菌产酸，防龋和修复早期龋损。 对牙齿敏感者，护牙素能阻塞牙本质小管，减轻外界刺激传导，缓解敏感症状。 治疗时，清洁牙齿后将护牙素均匀涂抹于牙面，保持一段时间后吐出，无需漱口。 日常口腔护理、正畸人群、牙本质敏感者和龋病高风险人群都适合该项目。 | 牙科护牙素应具备防龋、抗敏感、安全稳定、口感良好等性能。 防龋性能：能释放氟、钙、磷等矿物质，增强牙釉质抗酸性，降低龋齿发生风险。 抗敏感性能：含有硝酸钾等成分，可封闭牙本质小管，减轻牙齿敏感症状。 安全性：所用成分应无毒、无刺激，符合相关卫生和安全标准，不损害口腔组织。 稳定性：在储存和使用期间，性质稳定，有效成分不分解、不变质，保证性能效果。 良好口感和使用感受：味道易接受，质地均匀细腻，使用时无异物感。 兼容性：与口腔内其他材料，如补牙材料、假牙等不发生不良反应。
85 | 机用根管锉 | 各型号 | 机用根管锉(Protaper Gold)可用于根管预备，是根管治疗重要环节。 机用根管锉(Protaper Gold)用于根管治疗，能清理和成形根管，去除感染物质。 | 牙科用机用根管锉(Protaper Gold)有切割、抗扭、疲劳、尺寸精度等性能要求。 切割性能：能高效切割根管内牙本质，减少操作时间和医生操作力。 抗扭转性能：在根管内旋转时抵抗扭转力，避免器械折断，保障治疗安全。 抗疲劳性能：多次使用或复杂根管弯曲处，能承受反复应力不疲劳断裂。 尺寸精度：根管锉的直径、锥度等符合标准，确保根管预备效果。 表面质量：表面光滑，利于在根管内进出和减少对根管壁的损伤。 耐腐蚀性：能抵抗口腔内唾液等液体的腐蚀，保证器械使用寿命。
86 | 检查手套（PE手套） | 小中大型号。 | 牙科用PE检查手套并非治疗项目，而是检查和治疗时的防护用品。 | 牙科用PE检查手套需有良好物理性能、化学稳定性及生物安全性。 物理性能方面，手套要有合适的拉伸强度和伸长率，不易破裂，能承受一定外力。尺寸要合适，贴合手部，有良好的灵活性和触感，方便医生操作。 化学性能上，要对牙科常用的消毒剂、清洁剂等化学物质有一定耐受性，不被腐蚀或溶胀，且本身不释放有害物质。 生物安全性很关键，需无细胞毒性、无皮肤刺激性、无致敏性，符合相关的微生物限度标准，避免造成患者感染。
87 | 康中医抛光膏 | 50g 100g | 牙齿抛光 | 牙科用康中医抛光膏应具备良好抛光性、安全性、稳定性等性能。 应具备良好的抛光性能，能有效去除牙齿表面污渍、菌斑，使牙齿表面光滑。 要对牙齿和口腔组织无刺激性，确保使用安全，成分需符合相关安全标准。 有适宜的黏稠度，便于操作，且在使用过程中不会过快干燥或流动。 化学性质稳定，在规定储存条件和有效期内，质量和性能保持不变。 应有良好的分散性，磨料均匀分布，保证抛光效果一致。
88 | 口腔修复膜 | 各型号 | 牙科用口腔修复膜可用于引导骨再生、软组织修复等治疗项目。 引导骨再生：在种植牙手术中，如果骨量不足，可使用口腔修复膜覆盖骨缺损区，阻止周围软组织长入，为骨细胞生长提供空间，促进骨组织再生，增加骨量以利于种植体的稳定。 牙周组织修复：当患有牙周炎导致牙槽骨吸收、牙周组织破坏时，可使用口腔修复膜辅助牙周组织的再生和修复，帮助恢复牙周组织的健康。 拔牙窝修复：拔牙后，使用口腔修复膜覆盖拔牙窝，可保护创口，减少感染风险，促进拔牙窝内的骨组织和软组织愈合。 腭裂修复：在腭裂修复手术中，口腔修复膜可用于修复腭部的软组织缺损，促进组织愈合和重建口腔功能。 | 牙科口腔修复膜需有良好生物相容性、合适降解性、一定机械性能等。 生物相容性要好，不引发免疫排斥反应，可被组织接受，利于细胞黏附、增殖和分化。 降解性能要合适，在组织修复过程中逐渐降解，降解速率与组织生长速度匹配。 要有一定机械性能，能在手术操作和组织修复时保持结构完整，提供支撑。 需有良好的屏障功能，阻止上皮细胞快速迁移，为成骨细胞生长提供空间。 材料纯度要高，无杂质和毒性物质，确保使用安全。
89 | 抑菌液（樟脑苯酚） | 5ml 10ml | 樟脑苯酚抑菌液可用于窝洞消毒、根管消毒和急性牙髓炎开髓止痛。 窝洞消毒：当牙齿出现龋洞时，在补牙前用它处理窝洞，可抑制细菌，减少感染。 根管消毒：根管治疗中，使用该抑菌液能抑制根管内细菌生长，防止根尖周组织感染。 急性牙髓炎开髓止痛：开髓引流后，放置含药棉球于髓腔，可缓解疼痛。 | 樟脑苯酚抑菌液有杀菌、镇痛等性能要求 杀菌性能：对常见口腔细菌如变形链球菌、牙龈卟啉单胞菌等有抑制和杀灭作用，能有效减少口腔内细菌数量，预防和控制感染。 镇痛性能：能作用于牙神经，有较好的止痛效果，缓解牙髓炎、根尖周炎等引起的疼痛。 稳定性：在一定时间和条件下，其化学性质稳定，有效成分含量变化小，保证药效。 安全性：对口腔组织刺激性小，不引起严重的过敏反应和其他不良反应，确保使用安全。 渗透性：能较好地渗透到牙本质小管、牙髓腔等部位，发挥抑菌和止痛作用。
90 | 磷酸锌水门汀 | 各型号 | 磷酸锌水门汀用于牙科垫底、粘固、修复等治疗项目。 垫底：可作为中、深龋洞的间接垫底材料，隔绝外界刺激，保护牙髓。 粘固：常用于固定修复体，如冠、桥等的粘固，使修复体稳固在牙齿上。 修复：可用于乳牙充填修复，不过现在使用相对较少。 | 牙科用磷酸锌水门汀性能要求包括凝固时间、抗压强度等方面。 凝固时间：在口腔温度下，调和后应有适当的工作时间和凝固时间，工作时间一般不少于6分钟，凝固时间通常在9-15分钟。 抗压强度：要有一定抗压强度，以承受咀嚼力，一般要求不低于110MPa。 粘结性能：对牙体组织和修复体有良好粘结性能，以保证修复体稳固。 溶解性：在口腔环境中溶解率要低，一般要求在水中的溶解率不超过3.0%。 化学稳定性：具有良好化学稳定性，不与口腔内物质发生化学反应。 生物相容性：对牙髓和牙龈组织刺激性小，不会引起明显不良反应。
91 | 流动树脂（光固化流体树脂） | 各型号 | 流动树脂可用于填充修复、窝沟封闭、垫底衬层等牙科治疗。 填充修复：用于填充牙体较小龋洞，恢复牙齿外形和功能。因其流动性好，能更好地贴合洞壁。 窝沟封闭：青少年磨牙的窝沟较深，流动树脂可深入窝沟，预防龋齿发生。 垫底衬层：在进行牙体修复时，可作为垫底材料，隔绝外界刺激，保护牙髓。 修复前牙：修复前牙的小缺损或改善外观，恢复美观。 粘结附件：正畸治疗中用于粘结附件，因其固化后粘结力较好。 | 牙科用流动树脂性能要求包括良好流动性、固化特性、机械性能等方面。 流动性要好，可在窝洞等部位轻易流动并填充细微处，通常用黏度衡量，其值要在合适范围。 固化要快速、完全，能在特定光照条件下迅速固化，固化收缩率低，以减少对牙齿和修复体的影响。 有较好的机械性能，如抗压强度、耐磨性等，以承受日常咀嚼压力。 生物相容性佳，对口腔组织无毒、无刺激，不会引发过敏等不良反应。 颜色稳定性好，能长期保持与天然牙齿颜色一致，不易变色。 与牙齿有良好的粘结性能，以保证修复体的稳固和密封性。
92 | 镊钛弹簧 | 线径规格： 0.26mm- 0.36mm | 镊钛弹簧常用于正畸治疗，辅助牙齿移动排齐。 镊钛弹簧是正畸治疗常用工具，由镍钛合金制成，有良好弹性和形状记忆功能。 其作用是在正畸中提供持续轻柔的力量，推动或牵引牙齿移动，调整牙齿位置和排列。 比如关闭牙齿间隙、调整牙齿倾斜度、纠正轻度错位等。 | 牙科用镊钛弹簧需有良好弹性、耐腐蚀性、生物相容性等。 弹性性能：要有适宜的弹性模量和弹性极限，能产生稳定持久的矫治力，在口腔环境长期使用不变形。 耐腐蚀性：口腔环境复杂，需有良好的抗腐蚀能力，防止被唾液、食物等腐蚀，避免释放有害物质。 疲劳性能：在反复使用中，要能承受多次变形而不发生疲劳断裂，保证使用寿命。 生物相容性：不会引起口腔组织的过敏、炎症等不良反应，与口腔软硬组织和谐共存。 尺寸精度：其直径、螺距等尺寸需符合设计标准，确保与牙科器械或矫治装置精确匹配。
93 | 镍钛合金牙弓丝(卵圆) | 各型号 | 镍钛合金牙弓丝(卵圆)是正畸治疗中常用工具，非独立治疗项目。 镍钛合金牙弓丝(卵圆)有良好弹性和形状记忆功能，能持续轻柔施力，利于牙齿移动。 | 镍钛合金牙弓丝（卵圆）的性能要求包括力学、化学和生物学等方面。 力学性能上，要有适宜弹性、强度和刚度，弹性可使弓丝持续轻柔施力，帮助牙齿移动；强度保证弓丝在口腔环境中不折断；刚度能维持弓丝形态。 化学性能上，在口腔复杂环境中应具有良好耐腐蚀性，避免释放有害金属离子影响口腔健康。 生物学性能上，要具备生物相容性，不引起口腔组织过敏、炎症等不良反应。 表面质量上，表面应光滑，无裂纹、毛刺等缺陷，以减少对口腔黏膜的刺激。
94 | 牙线 | 各型号 | 牙线不是治疗项目，是清洁口腔的工具，辅助刷牙清洁牙缝。 牙线能有效去除牙齿邻面的食物残渣和牙菌斑，防止因牙缝清洁不到位引发龋齿、牙龈炎等问题。 | 牙科用牙线应具备清洁力好、强度适中、柔韧性佳等性能。 清洁力要强，能有效清除牙齿邻面的食物残渣和牙菌斑。 有适当的强度和耐磨性，使用时不易断裂。 具备良好柔韧性，能顺利通过牙齿邻接面，且不损伤牙龈。 表面光滑，减少对牙齿和牙龈的摩擦。 无味或有宜人的气味，口感良好。 材料安全，对口腔组织无刺激、无毒性。
95 | 排龈线2.44m | 各型号 | 牙科用排龈线是修复治疗时常用技术，用于排开牙龈，便于取模等操作。 排龈线是用于牙体修复的材料，将其压入龈沟，使牙龈暂时收缩，为修复体取模、预备牙体等创造清晰视野和空间。 适用于各类牙体缺损修复、牙列缺失修复的取模阶段，还有助于减少牙龈出血。 操作时先选合适排龈线，用专用器械将其压入龈沟，保持一定时间后取出。 通常无明显危害，但操作不当可能损伤牙龈，引起出血、疼痛、感染等。 | 牙科排龈线需具备良好的吸水性、弹性、柔软度和化学稳定性等。 吸水性：排龈线要有良好的吸水性，能吸收龈沟内的液体，创造干燥的操作环境，利于印模材料准确取模。 弹性和柔软度：弹性好可轻松进入龈沟，不损伤牙龈；柔软度高，减少对牙龈的刺激和损伤。 膨胀性：排龈线遇液后适度膨胀，有效推开牙龈，暴露牙体边缘，利于印模制取。 化学稳定性：排龈线在口腔环境中不能与唾液、血液等发生化学反应，不释放有害物质。 尺寸规格：排龈线有不同粗细规格，以适应不同患者的龈沟宽度和临床需求。 易取出性：操作完成后，排龈线应能方便完整地从龈沟取出，不会残留。
96 | 喷塑牙托 | 小中大 蓝色喷塑 | 取模型用 | 无色无味，无毒，不与口腔发生化学反应。
97 | 平面卷袋（灭菌指示包装袋和卷） | 55.75.100.15.200各型号 | 包装器械用 | 无色无味，无毒，消毒后指示卷变色。
98 | 普通纤维桩（带阻射） | 各型号 | 普通纤维桩（带阻射）用于牙体修复，增强残根稳固和美观，是牙科常见治疗。 | 牙科用普通纤维桩（带阻射）有机械、化学、生物学等性能要求。 机械性能方面，要有合适的弹性模量，接近牙本质，避免应力集中导致根折；要有较高的抗疲劳强度，能承受口腔长期咀嚼力；还要有良好的粘结强度，与树脂粘结剂结合牢固。 化学性能上，需有化学稳定性，在口腔复杂环境中不发生化学反应、不溶解；阻射成分应均匀分布，能在 X 线片清晰显影，且不影响纤维桩其他性能。 生物学性能要求无毒、无刺激性，不引起过敏反应，不妨碍牙周组织和牙髓健康。
99 | 氢氧化钙根管消毒糊剂 | 各型号 | 氢氧化钙根管消毒糊剂用于根管治疗中消毒，是常见牙科治疗项目。 | 牙科氢氧化钙根管消毒糊剂有成分、性能、安全性等要求。 成分上，主要成分是氢氧化钙，还可含赋形剂、抑菌剂等，各成分应符合相应质量标准。 理化性能上，有良好流动性，便于导入根管；固化时间适宜，能在一定时间内固化；有一定黏性，可附着在根管壁；有较好的X射线阻射性，便于观察在根管内的填充情况。 生物学性能上，有持续、良好的抗菌作用，能抑制根管内细菌生长；生物相容性好，对根尖周组织无刺激和毒性，利于根尖周组织愈合；有诱导矿化能力，促进根尖周硬组织形成。 稳定性上，在储存和使用过程中质量稳定，不会出现分层、变色、变质等情况。
100 | 清洗润滑油 | 100ml 500ml 1000ml | 润滑作用 | 牙科用清洗润滑油应具备润滑、防锈、清洁、生物相容性好等性能。 润滑性能良好，可降低牙科器械运转时的摩擦力，保证器械正常运行，减少磨损。 具备防锈能力，能防止器械在潮湿环境中生锈腐蚀，延长器械使用寿命。 有清洁作用，可去除器械表面的污垢、碎屑等杂质，保持器械清洁。 生物相容性佳，对人体组织无刺激、无毒害，确保使用安全。 易挥发，使用后不会在器械表面残留过多液体，不影响器械后续使用。 稳定性好，在不同温度和环境条件下，性能稳定，不易变质。
101 | 热熔牙胶充填机注胶针 | 银针 | 根管治疗充填用 | 韧性好，不易断裂
102 | 涑爽儿童牙膏 | 50ml 100ml | 清洁用 | 无毒
103 | 塑料调拌刀 | 蓝色 长柄 | 调班材料用 | 可以高温消毒，不与材料发生范围。韧性好，不易断裂。
104 | 无菌手术刀片 | 各型号 | 无菌手术刀片可用于多种牙科治疗项目。 拔牙：在复杂拔牙时，用刀片切开牙龈，暴露牙齿和牙槽骨，利于拔牙操作。 牙龈切除术：针对牙龈增生、肥大等问题，用刀片切除多余牙龈组织，恢复牙龈正常形态。 牙周翻瓣术：刀片切开牙龈并翻开，使医生能直视牙周袋和根面，进行牙结石等清理。 口腔肿物切除：口腔内出现囊肿、肿瘤等肿物时，用刀片切除病变组织。 | 牙用无菌手术刀片应满足锋利度、硬度、耐腐蚀性、无菌性、切割稳定性等要求。 锋利度：刃口需足够锋利，能轻松切割牙龈、牙槽骨等口腔组织，减少对周围组织的损伤。 硬度：有较高的硬度，在切割过程中刃口不易变形或崩刃，保证切割效果和刀片使用寿命。 耐腐蚀性：由于口腔环境潮湿且含有多种化学物质，刀片需具备良好的耐腐蚀性，防止生锈损坏。 无菌性：必须经过严格的灭菌处理，保证使用时无细菌、病毒等微生物污染，降低手术感染风险。 切割稳定性：刀片安装到刀柄上后应牢固稳定，切割过程中不晃动、不移位，确保手术操作精准。
105 | 压根管塞尖（牙胶尖0.06锥度） | 各型号 | 根管塞尖是根管治疗中的材料，用于填充根管，完成牙体修复。 | 牙科用根管塞尖应具备生物相容性、合适的尺寸和锥度、良好的封闭性等性能。 生物相容性要好，不会引起根尖周组织炎症等不良反应，不影响根尖周组织的愈合和修复。 要有合适的尺寸和锥度，与根管的形态相匹配，便于准确地充填到根管内。 封闭性能良好，能有效阻止细菌等微生物再次侵入根管，防止根尖周病变复发。 具有一定的X射线阻射性，在X光片上能清晰显影，方便医生判断充填情况。
106 | 牙科树脂粘接剂（齿科粘接剂） | 5ml 10ml | 牙科树脂粘接剂用于补牙、修复牙体、固定正畸托槽等治疗项目。 补牙：当牙齿出现龋洞时，清除腐质后用粘接剂将补牙材料粘固在窝洞内，恢复牙齿形态和功能。 牙体修复：如制作贴面、嵌体、全冠等修复体，使用粘接剂将其固定在牙齿上，增强修复体与牙齿的结合。 正畸治疗：用于固定正畸托槽，使托槽牢固地附着在牙齿表面，保证正畸力的有效传递。 根管治疗后修复：根管治疗后，用粘接剂封闭根管口，再进行桩核冠修复，增强牙齿的稳定性。 | 牙科树脂粘接剂性能要求包括粘接性、生物相容性、物理性能等方面。 粘接性：能牢固粘接牙齿硬组织和修复材料，对牙釉质和牙本质有良好的粘接强度，且在不同环境下能保持稳定。 生物相容性：对口腔组织无刺激、无毒性，不引发过敏反应等不良影响，确保使用安全。 物理性能：有合适的流动性，便于操作；固化时间要合理；固化后收缩率低，防止边缘微渗漏；有良好的耐磨性和抗溶解性。 化学稳定性：在口腔的酸碱环境中化学性质稳定，不发生降解，保证长期使用效果。 抗菌性：能抑制细菌黏附与生长，减少继发龋的发生。
107 | 牙科吸潮纸尖 | 各型号 | 牙科吸潮纸尖不是治疗项目，是根管治疗等操作中的辅助工具。 牙科吸潮纸尖形似细针，主要材料是纸浆。它用于吸干根管内的水分，使根管保持干燥，利于后续治疗。 在根管充填前，根管内常有渗出液，使用吸潮纸尖可将其吸出，保证根管充填材料与根管壁更好地贴合，提高治疗效果。 | 牙科吸潮纸尖性能要求包括尺寸、吸液性、抗弯曲性等方面。 尺寸应精准，符合相应标准规定，不同规格要能满足不同治疗需求。 要有良好吸液性，能快速吸收根管内水分和渗出物。 需具备一定抗弯曲性，在根管操作时不易折断。 化学性能稳定，不会与口腔内物质发生有害反应。 表面应光滑，避免损伤根管壁。
108 | 一次性使用无菌注射器（带针） | 5ml 0.5*36 | 口腔用 | 无毒无菌
109 | 一次性注射针 | 0.3*21mm | 麻醉用 | 无菌无毒
110 | 医用检查手套（PVC、无粉） | 小中号型号 | 口腔检查用 | 有粉，不与口腔唾液产生反应
111 | 暂时填充材料 | 30g | 暂封膏用于临时封闭窝洞，为后续治疗做过渡，是常见牙科操作。 暂封膏的作用：暂封膏能隔绝外界刺激，保护牙髓，防止细菌侵入，也为后续永久充填或修复争取时间。 适用情况：常用于根管治疗过程中，两次就诊间封闭根管；深龋去腐后，观察牙髓状况时暂时封闭窝洞；牙齿外伤露髓，应急处理暂时封闭等。 | 暂封膏需有良好封闭性、合适固化时间、一定强度和粘结性等。 良好的密封性能：能有效隔绝口腔环境中的细菌、唾液和食物残渣，防止它们进入牙髓腔或根管，避免感染和再次污染。 合适的固化时间：固化时间应适中，既能保证临床操作有足够的时间进行材料的调和、放置和塑形，又能在短时间内达到一定的硬度，便于后续操作和用户正常使用。 一定的强度和韧性：在固化后要有足够的强度，能承受一定的咀嚼压力和摩擦力，不易破碎或脱落；同时具有一定韧性，避免在受力时发生脆性断裂。 化学稳定性：在口腔环境中能保持化学性质稳定，不与口腔内的物质发生化学反应，不溶解、不变质，以保证暂封效果的持久性。 良好的粘结性：能与牙齿组织有较好的粘结力，确保材料在暂封期间牢固地附着在牙齿上，防止边缘渗漏。 生物相容性：对牙髓和周围组织无刺激性，不会引起炎症或其他不良反应，保证口腔组织的健康。 易于去除：在需要去除暂封材料时，能够方便、快捷地从牙齿上清除，且不会对牙齿造成损伤。
112 | 高速手机 |  | 补牙，备牙用 | 耐高温 | 带样品
113 | edta溶液 | 各型号 | 牙科用EDTA溶液常用于根管治疗、牙本质过敏治疗等项目。 EDTA溶液在根管治疗中应用广泛，它有溶解根管壁玷污层的作用，利于根管充填，还能润滑根管，便于器械操作。 治疗牙本质过敏时，EDTA溶液可处理牙本质表面，封闭牙本质小管，降低牙本质的通透性，减轻过敏症状。 牙周炎治疗中，用EDTA溶液处理根面，能去除根面玷污层和毒素，利于牙周组织再附着。 | 牙科用EDTA溶液需有良好溶解性、合适pH值、稳定螯合性和一定抗菌性。 溶解性良好：能在水中迅速溶解，配成均匀溶液，以便用于根管治疗等操作。 合适的pH值：pH值通常在7.2 - 7.4之间，接近人体生理环境，避免对牙髓、牙周组织产生刺激。 稳定的螯合能力：能与牙齿硬组织中的钙等金属离子稳定螯合，有效去除根管内玷污层。 一定的抗菌性能：可抑制根管内细菌生长，降低感染风险。 良好的生物相容性：对人体组织无明显毒性和刺激性，确保使用安全。 适当的黏稠度：既便于操作，又能在根管内有一定的停留时间，发挥作用。
114 | 导光棒套件
115 | 玻璃离子水门汀 | 各型号 | 是玻璃离子水门汀品牌，用于补牙、垫底等牙科治疗。 充填治疗：可用于乳牙充填，因对牙髓刺激性小，适合儿童；也用于恒牙较小龋洞充填。 垫底：可作为深龋洞的垫底材料，隔绝外界刺激，保护牙髓。 粘固：能用于固定修复体，如粘固嵌体、冠、桥等。 窝沟封闭：能封闭牙齿窝沟点隙，预防龋病。 | 属于玻璃离子水门汀，有粘结性、生物相容性等性能要求 粘结性：能牢固粘结牙齿硬组织，如牙釉质和牙本质，提供较好固位力，保证修复体稳定。 生物相容性：与口腔组织有良好的生物相容性，使用时不会对牙髓、牙龈等造成刺激和不良反应。 释放氟离子：可缓慢、持续地释放氟离子，有助于增强牙齿抗酸性，预防继发龋。 机械性能：具备一定抗压强度和耐磨性，能承受咀嚼压力，在口腔环境中保持较长时间不损坏。 操作性能：调和时操作简便，有适当的工作时间和凝固时间，便于医生准确操作。 边缘密封性：充填或粘结后能与牙齿组织紧密贴合，防止细菌和液体渗入，避免边缘微渗漏。
116 | 荡洗车针 | 各型号 | 荡洗车针是一种牙科治疗工具，用于根管清理等治疗项目。 荡洗车针主要用于根管治疗，在根管预备后，它能利用超声技术带动根管内冲洗液产生空化效应和声流效应。 空化效应和声流效应可有效清除根管壁上的玷污层、细菌及残屑，提高根管消毒和充填的效果。 相比传统手动冲洗，它清洁更彻底，能降低根管治疗后炎症复发的概率，提高治疗成功率。 | 牙科用荡洗车针有材质、尺寸、锋利度、耐用性等性能要求。 材质应选用医用级不锈钢或其他合适合金，具备良好的抗腐蚀性和生物相容性。 尺寸要精准，工作端直径、长度等符合不同临床需求和牙科设备适配要求。 车针切割刃需锋利，能高效切割牙齿硬组织，且切割过程中产热少。 要有一定的强度和韧性，在正常使用中不易折断或变形，保证使用安全。 表面要光滑，减少对牙齿和周围组织的损伤，并且便于清洁和消毒。
117 | 荡洗车针 | 各型号 | 荡洗车针是一种牙科治疗工具，用于根管清理等治疗项目。 荡洗车针主要用于根管治疗，在根管预备后，它能利用超声技术带动根管内冲洗液产生空化效应和声流效应。 空化效应和声流效应可有效清除根管壁上的玷污层、细菌及残屑，提高根管消毒和充填的效果。 相比传统手动冲洗，它清洁更彻底，能降低根管治疗后炎症复发的概率，提高治疗成功率。 | 牙科用荡洗车针有材质、尺寸、锋利度、耐用性等性能要求。 材质应选用医用级不锈钢或其他合适合金，具备良好的抗腐蚀性和生物相容性。 尺寸要精准，工作端直径、长度等符合不同临床需求和牙科设备适配要求。 车针切割刃需锋利，能高效切割牙齿硬组织，且切割过程中产热少。 要有一定的强度和韧性，在正常使用中不易折断或变形，保证使用安全。 表面要光滑，减少对牙齿和周围组织的损伤，并且便于清洁和消毒。
118 | 橡皮章布 | 各型号 | 橡皮章布应是橡皮障，是牙科常见治疗辅助用品，可用于多种治疗项目。 补牙：使用橡皮障能隔离患牙，防止唾液污染窝洞，让补牙材料更好地黏附，提高补牙效果。 根管治疗：可防止治疗过程中根管内的感染物质、冲洗液等进入口腔，还能避免器械掉入患者口腔造成误吞等危险。 牙齿美白：使用橡皮障隔离牙龈和其他口腔组织，避免美白剂对其造成刺激和损伤。 修复治疗：在进行牙齿贴面、全冠修复等操作时，使用橡皮障保持术区干燥清洁，保证修复体的精准贴合和粘结效果。 | 牙科用橡皮障布应具备柔韧性、阻菌性、抗撕裂性等性能。 柔韧性和弹性要好，便于在牙齿周围良好贴合，能紧密包裹牙齿并伸展，不影响操作且保证隔离效果。 有良好的阻菌性，能有效阻挡口腔内细菌、唾液等，防止进入操作区域，降低感染风险。 要有一定的抗撕裂强度，在使用过程中，如被牙体尖锐边缘、器械接触时，不易撕裂，维持隔离完整性。 透明度适中，方便医生在操作时观察牙齿和口腔内情况，不影响视线和操作精准度。 化学稳定性佳，不会与牙科常用材料如消毒剂、充填材料等发生化学反应，保证材料性能和治疗效果。 无味无毒，不会对患者口腔组织产生刺激和不良影响，保障使用安全。
119 | 自粘接树脂水门汀 u200 | 5g 双糊剂型 | U200自粘接树脂水门汀用于牙体修复、固定修复体粘结等牙科治疗。 它适用于全瓷冠、烤瓷冠、嵌体、高嵌体等固定修复体的粘结。 | U200自粘接树脂水门汀有操作、固化、机械等多方面性能要求。 操作性能上，其调和比例需精准，操作时间约2-3分钟，要能在口腔潮湿环境下良好操作。 固化性能方面，光照固化和化学固化结合，固化后边缘封闭性好，可防止微渗漏。 机械性能要求抗压强度≥200MPa，挠曲强度≥50MPa，保证修复体稳固。 粘结性能需与多种修复材料有良好粘结，牙本质粘结强度≥15MPa。 生物相容性上，固化后释放物质无毒，对牙髓刺激性小。 化学稳定性要求固化后耐水性好，不溶解、不降解，颜色稳定。
120 | 抛光套装 | 各型号 | 抛光用 | 耐高温，无毒。 | 带样品
121 | 无托槽隐形矫治材料 | 各型号 | 口腔正畸无托槽隐形矫治技术是一种新型的牙齿矫正方法 | 牙科用无托槽隐形矫治材料需有良好的力学、生物、光学及加工性能。 力学性能：材料要有适宜弹性模量和强度，能提供持续稳定矫治力，同时在多次弯折和受力后不变形、不断裂。 生物性能：应无毒、无刺激性、无致敏性，与口腔组织生物相容性好，不引发炎症或其他不良反应。 光学性能：最好是透明的，有良好的透光率和美观性，佩戴时不易被察觉。 加工性能：易于加工成精确的矫治器形状，保证与牙齿表面贴合，且在加工过程中性能稳定。

## 分包2
奉节县人民医院医用非血管介入材料遴选要求
项目编号：FYSB2025HC-013（第二次） 分包二
序号 | 采购内容 | 规格型号 | 治疗项目/手术名称 | 性能要求 | 备注
1 | 定制式固定义齿 | 各型号 | 按口腔医生定制要求制作，适用于牙列缺失的修复。 | 材料 制作产品的所用材料必须是经国家批准注册的齿科材料产品或医用产品。其所用基底金属应采用符合YY 0620、YY 0621、YY 0626的牙科专用金属及合金，陶瓷应符合YY 0716的要求。 组成产品的基托或牙体的材料应符合YY 0270、YY 0300或其它相关标准的规定。 外观 1. 产品的外部形态应具有人体生理学中牙体正常解剖学的基本特征，基本符合个性修复与仿生修复原则。 2. 产品的外形及大小应与同名牙相匹配，即与医疗机构提供的牙模和模型设计单位所示要求的外形相一致。 3. 产品的邻面与相邻牙之间的接触部位应与同名正常牙的接触部位相一致。 4. 产品的咬合面应有接触点，不应存在咬合障碍。 5. 产品用肉眼观察应无裂纹、无气泡，内部应无气孔、杂质。。 6. 产品表面（固位部分除外）应光滑、有光泽，无气孔、裂纹、缩坑、麻点与毛刺，组织面不得存在残余石膏。 7. 产品不得有刺激异味，树脂基托不得有肉眼可见的气孔和裂纹，铸造的基托、连接体和卡环内部应无气孔、杂质，且不得有白色斑点。。 色泽 产品的表面色泽应与临床口腔医生所指定的标准色片色泽相一致（为模仿充填的边缘或天然牙的釉质缺陷所特殊设计的分界线除外）。 表面光泽度 义齿中除组织面外，假牙、基托、卡环及连接体均应高度抛光，表面粗糙度应达到R≤0.025。 强度 产品应能经受100N压力持续2min而不应出现裂纹、破损、断裂等现象。
2 | 定制式活动义齿 | 各型号 | 按口腔医生定制要求制作，适用于牙列缺失的修复。 | 材料 制作产品的所用材料必须是经国家批准注册的齿科材料产品或医用产品。其所用基底金属应采用符合YY 0620、YY 0621、YY 0626的牙科专用金属及合金，陶瓷应符合YY 0716的要求。 组成产品的基托或牙体的材料应符合YY 0270、YY 0300或其它相关标准的规定。 外观 1. 产品的外部形态应具有人体生理学中牙体正常解剖学的基本特征，基本符合个性修复与仿生修复原则。 2. 产品的外形及大小应与同名牙相匹配，即与医疗机构提供的牙模和模型设计单位所示要求的外形相一致。 3. 产品的邻面与相邻牙之间的接触部位应与同名正常牙的接触部位相一致。 4. 产品的咬合面应有接触点，不应存在咬合障碍。 5. 产品用肉眼观察应无裂纹、无气泡，内部应无气孔、杂质。。 6. 产品表面（固位部分除外）应光滑、有光泽，无气孔、裂纹、缩坑、麻点与毛刺，组织面不得存在残余石膏。 7. 产品不得有刺激异味，树脂基托不得有肉眼可见的气孔和裂纹，铸造的基托、连接体和卡环内部应无气孔、杂质，且不得有白色斑点。。 色泽 产品的表面色泽应与临床口腔医生所指定的标准色片色泽相一致（为模仿充填的边缘或天然牙的釉质缺陷所特殊设计的分界线除外）。 表面光泽度 义齿中除组织面外，假牙、基托、卡环及连接体均应高度抛光，表面粗糙度应达到R≤0.025。 强度 产品应能经受100N压力持续2min而不应出现裂纹、破损、断裂等现象。 咬合 （不包含固定义齿） 产品的上、下颌修复体对合后，4～8牙位均应有接触，且上下颌修复体之间应无翘动现象。